## setup check list
Conversion List | [10 empty] | Conversion List
Date(MM/DD/YY): |  |  | Shift: |  | Machine No: |  |  | Machine Type: |  |  | Date(MM/DD/YY): |  |  | Shift: |  | Machine No: |  |  | Machine Type:
前期准备: | [10 empty] | 前期准备:
| MC Setup between Au, Cu and Ag ： | [10 empty] | MC Setup between Au, Cu and Ag ：
| Au(金) ==> Ag(银) |  |  |  | 是否更换压板/加热块 |  |  |  | Yes | No |  | Au(金) ==> Ag(银) |  |  |  | 是否更换压板/加热块 |  |  |  | Yes | No
| Au(金) ==> Cu(铜) | [10 empty] | Au(金) ==> Cu(铜)
| Ag(银) ==> Au(金) | [10 empty] | Ag(银) ==> Au(金)
| Ag(银) ==> Cu(铜) | [10 empty] | Ag(银) ==> Cu(铜)
| Cu(铜) ==> Au(金) |  |  |  | 改机后线类型： |  | 金 银 |  | 铜 |  |  | Cu(铜) ==> Au(金) |  |  |  | 改机后线类型： |  | 金 银 |  | 铜
| Cu(铜) ==> Ag(银) | [10 empty] | Cu(铜) ==> Ag(银)
| Cu(铜) ==> Cu(铜) | [10 empty] | Cu(铜) ==> Cu(铜)
| Ag(银) ==> Ag(银) | [10 empty] | Ag(银) ==> Ag(银)
| Au(金) ==> Au(金) | [10 empty] | Au(金) ==> Au(金)
| 陶瓷管/NVT安装正确/漏气/破损检查 |  |  |  | Tooling KIT ：From |  |  |  | To |  |  | 陶瓷管/NVT安装正确/漏气/破损检查 |  |  |  | Tooling KIT ：From |  |  |  | To
| 混合气数值（流量表） |  | / | [8 empty] | 混合气数值（流量表） |  | /
| 铜线混合气体标准值：0.5~0.7L/Min |  |  |  | Lot No: | [6 empty] | 铜线混合气体标准值：0.5~0.7L/Min |  |  |  | Lot No:
| 银线混合气体标准值：0.3~0.4L/Min | [10 empty] | 银线混合气体标准值：0.3~0.4L/Min
具体项目: | [10 empty] | 具体项目:
1. 常规检查: | [7 empty] | Yes | No | 审核人确认项 | 1. 常规检查: | [7 empty] | Yes | No | 审核人确认项
| 1) 压板加热块安装后用显微镜检查是否有变形或凹坑或FM存在（更换Package需要） | [10 empty] | 1) 压板加热块安装后用显微镜检查是否有变形或凹坑或FM存在（更换Package需要）
| 2) 检查推出PCB的导向杆的螺丝是否松动，间隙位置是否正确。 | [10 empty] | 2) 检查推出PCB的导向杆的螺丝是否松动，间隙位置是否正确。
| 3) 完整在轨道中运行一条测试料，检查轨道是否顺畅，正面/背面是否刮伤 | [10 empty] | 3) 完整在轨道中运行一条测试料，检查轨道是否顺畅，正面/背面是否刮伤
| 4) QFP产品在走index时要确认左/中/右列tie bar压合的位置 | [10 empty] | 4) QFP产品在走index时要确认左/中/右列tie bar压合的位置
| 5) 雷达测试 | [10 empty] | 5) 雷达测试
| 6) 改机时要确认好陶瓷管是否安装（金线除外） | [8 empty] | QA buyoff: |  | 6) 改机时要确认好陶瓷管是否安装（金线除外） | [8 empty] | QA buyoff:
| 7)测量陶瓷管末端混合气流量（仅限AU转AG或CU） | [8 empty] | 具体数值： |  | 7)测量陶瓷管末端混合气流量（仅限AU转AG或CU） | [8 empty] | 具体数值：
| 8) 检查劈刀位置是否在陶瓷管中心（金线除外） | [10 empty] | 8) 检查劈刀位置是否在陶瓷管中心（金线除外）
| 9) 改机时（Au/Ag/Cu线互转）要确认打火杆的位置 | [10 empty] | 9) 改机时（Au/Ag/Cu线互转）要确认打火杆的位置
| 10) 改机时要确认bond force的数值 | [10 empty] | 10) 改机时要确认bond force的数值
| 11) 确认机台轨道清除后Output magazine 自动下降功能是否开启。 | [10 empty] | 11) 确认机台轨道清除后Output magazine 自动下降功能是否开启。
特殊客户检查: | [10 empty] | 特殊客户检查:
| 1) 核对T-card是否有专机要求 | [10 empty] | 1) 核对T-card是否有专机要求
| 2) HHK客户框架产品INDEX模式是否是Cross模式 | [10 empty] | 2) HHK客户框架产品INDEX模式是否是Cross模式
| 3) ADI 客户改机时要确认夹爪的位置 | [10 empty] | 3) ADI 客户改机时要确认夹爪的位置
| 4) LAN 客户改机时要确认轨道数值是否在规范内（5mil~6.5mil） | [10 empty] | 4) LAN 客户改机时要确认轨道数值是否在规范内（5mil~6.5mil）
| 5) INT 客户改机时要确认劈刀offset是否＜4mil | [10 empty] | 5) INT 客户改机时要确认劈刀offset是否＜4mil
| 6) GT9110产品改机时要进行Clamp校准 | [10 empty] | 6) GT9110产品改机时要进行Clamp校准
| 7) MRC /ADI客户改机时要确认轨道数值是否在规范内（6mil~8mil） | [8 empty] | 具体数值： |  | 7) MRC /ADI客户改机时要确认轨道数值是否在规范内（6mil~8mil） | [8 empty] | 具体数值：
| 8) AHM 客户改机时要确认MAG橡胶皮和JAM Signal | [10 empty] | 8) AHM 客户改机时要确认MAG橡胶皮和JAM Signal
| 9) WDC客户改机时要确认线夹之间的距离 | [10 empty] | 9) WDC客户改机时要确认线夹之间的距离
| 10) GDX指纹产品改机时要确认夹爪的位置 | [10 empty] | 10) GDX指纹产品改机时要确认夹爪的位置
| 11) ADI客户改机要测量tie bar到加热块的距离（不超过2mil） | [8 empty] | 具体数值： |  | 11) ADI客户改机要测量tie bar到加热块的距离（不超过2mil） | [8 empty] | 具体数值：
| 12) BOSCH产品改机时要确认框架是否压在加热块中间 | [10 empty] | 12) BOSCH产品改机时要确认框架是否压在加热块中间
| 13) WDC TSOP产品改机时要确认压板水平度（压板上、下两边高度差在2mils 内） | [10 empty] | 13) WDC TSOP产品改机时要确认压板水平度（压板上、下两边高度差在2mils 内）
| 14) GDX 7系列产品在改机时要用机器测量轨道间的距离（6mil~8mil） | [10 empty] | 14) GDX 7系列产品在改机时要用机器测量轨道间的距离（6mil~8mil）
| 15) HSC产品在改机时要确认好线夹的间距 |  |  |  |  | 具体数值： |  |  |  | 工程师buyoff |  | 15) HSC产品在改机时要确认好线夹的间距 |  |  |  |  | 具体数值： |  |  |  | 工程师buyoff
2. 校正: | [10 empty] | 2. 校正:
| 1)压板校正 | [10 empty] | 1)压板校正
| 2)PRS图像校正 | [10 empty] | 2)PRS图像校正
| 3)轨道校正 | [10 empty] | 3)轨道校正
3. 数据收集: | [10 empty] | 3. 数据收集:
| 加热块程序设定温度( ) |  |  |  |  | 注意：测试温度时保证真空时关闭状态. 标准是 +/- 5℃. | [5 empty] | 加热块程序设定温度( ) |  |  |  |  | 注意：测试温度时保证真空时关闭状态. 标准是 +/- 5℃.
| 压板上中下水平测量 |  |  |  |  | 注意:标准值上中下误差2mils以内 | [5 empty] | 压板上中下水平测量 |  |  |  |  | 注意:标准值上中下误差2mils以内
| 真空表数值检查 |  |  | 注意：真空数值要求小于-15PSI | [7 empty] | 真空表数值检查 |  |  | 注意：真空数值要求小于-15PSI
| 打火杆高度调节 |  |  | 注意：ICONN机型 &ULTRA机型: 270+/-10 (金) 210+/-10(铜/银 ) | [7 empty] | 打火杆高度调节 |  |  | 注意：ICONN机型 &ULTRA机型: 270+/-10 (金) 210+/-10(铜/银 )
| 超声波阻抗校正 |  |  | 注意：15~45 Ohms | [7 empty] | 超声波阻抗校正 |  |  | 注意：15~45 Ohms
| 线夹开口大小调节 . 线径（ ） |  |  | 注意:：0.6~0.7 mils wire is 1~1.7gap, 0.8~0.9 is 1.3~2.2gap, 1.0~1.1 is 1.8~3gap | [7 empty] | 线夹开口大小调节 . 线径（ ） |  |  | 注意：0.6~0.7 mils wire is 1~1.7gap, 0.8~0.9 is 1.3~2.2gap, 1.0~1.1 is 1.8~3gap
| Tensioner meter |  |  | 注意: 10~30psi | [7 empty] | Tensioner meter |  |  | 注意: 10~30psi
| Diffuser meter |  |  | 注意: 10~30psi | [7 empty] | Diffuser meter |  |  | 注意: 10~30psi
| Air Guide meter |  |  | 注意: Air Guide is 20~40psi | [7 empty] | Air Guide meter |  |  | 注意: Air Guide is 20~40psi
| Forming gas tube leakage check |  |  | 注意: Meter Flow :0L/Min Change tube if meter value not reach '0' when block the end of tube | [7 empty] | Forming gas tube leakage check |  |  | 注意: Meter Flow :0L/Min Change tube if meter value not reach '0' when block the end of tube
4. 测试料自检 | [10 empty] | 4. 测试料自检
5. 结果: |  | 通过 |  | 失败 | [6 empty] | 5. 结果: |  | 通过 |  | 失败
| 改机签名: |  |  | MAIN'T | [7 empty] | 改机签名: |  |  | MAIN'T
| 审核人签名: |  |  | MAIN'T SUP'V/Leader | [5 empty] | PE4-00112-16 |  | 审核人签名: |  |  | MAIN'T SUP'V/Leader | [5 empty] | PE4-00112-16
1
3
2
4

## Sheet1
Conversion List | [10 empty] | Conversion List
Date(MM/DD/YY): |  |  | Shift: |  | Machine No: |  |  | Machine Type: |  |  | Date(MM/DD/YY): |  |  | Shift: |  | Machine No: |  |  | Machine Type:
前期准备: | [10 empty] | 前期准备:
| MC Setup between Au, Cu and Ag ： | [10 empty] | MC Setup between Au, Cu and Ag ：
| Au(金) ==> Ag(银) |  |  |  | 是否更换压板/加热块 |  |  |  | Yes | No |  | Au(金) ==> Ag(银) |  |  |  | 是否更换压板/加热块 |  |  |  | Yes | No
| Au(金) ==> Cu(铜) | [10 empty] | Au(金) ==> Cu(铜)
| Ag(银) ==> Au(金) | [10 empty] | Ag(银) ==> Au(金)
| Ag(银) ==> Cu(铜) | [10 empty] | Ag(银) ==> Cu(铜)
| Cu(铜) ==> Au(金) |  |  |  | 改机后线类型： |  | 金 | 银 | 铜 |  |  | Cu(铜) ==> Au(金) |  |  |  | 改机后线类型： |  | 金 | 银 | 铜
| Cu(铜) ==> Ag(银) | [10 empty] | Cu(铜) ==> Ag(银)
| 陶瓷管/NVT安装正确/漏气/破损检查 |  |  |  | Tooling KIT ：From |  |  |  | To |  |  | 陶瓷管/NVT安装正确/漏气/破损检查 |  |  |  | Tooling KIT ：From |  |  |  | To
| 混合气数值（流量表） |  | / | [8 empty] | 混合气数值（流量表） |  | /
| 铜线混合气体标准值：0.5~0.7L/Min |  |  |  | Lot No: | [6 empty] | 铜线混合气体标准值：0.5~0.7L/Min |  |  |  | Lot No:
| 银线混合气体标准值：0.3~0.4L/Min | [10 empty] | 银线混合气体标准值：0.3~0.4L/Min
具体项目: | [10 empty] | 具体项目:
1. 常规检查: | [7 empty] | Yes | No | 审核人确认项 | 1. 常规检查: | [7 empty] | Yes | No | 审核人确认项
| 1) 压板加热块安装后用显微镜检查是否有变形或凹坑或FM存在 | [10 empty] | 1) 压板加热块安装后用显微镜检查是否有变形或凹坑或FM存在
| 2) 检查推出PCB的导向杆的螺丝是否松动，间隙位置是否正确。 | [10 empty] | 2) 检查推出PCB的导向杆的螺丝是否松动，间隙位置是否正确。
| 3) 完整在轨道中运行一条测试料，检查轨道是否顺畅，正面/背面是否刮伤 | [10 empty] | 3) 完整在轨道中运行一条测试料，检查轨道是否顺畅，正面/背面是否刮伤
| 4) QFP产品在走index时要确认左/中/右列tie bar压合的位置 | [10 empty] | 4) QFP产品在走index时要确认左/中/右列tie bar压合的位置
| 5) 雷达测试 | [10 empty] | 5) 雷达测试
| 6) 改机时要确认好陶瓷管是否安装 | [8 empty] | QA buyoff: |  | 6) 改机时要确认好陶瓷管是否安装 | [8 empty] | QA buyoff:
| 7)测量陶瓷管末端混合气流量 | [8 empty] | 具体数值： |  | 7)测量陶瓷管末端混合气流量 | [8 empty] | 具体数值：
| 8) 检查劈刀位置是否在陶瓷管中心 | [10 empty] | 8) 检查劈刀位置是否在陶瓷管中心
| 9) 改机时（Au/Ag/Cu线互转）要确认打火杆的位置 | [10 empty] | 9) 改机时（Au/Ag/Cu线互转）要确认打火杆的位置
| 10) 改机时要确认bond force的数值 | [10 empty] | 10) 改机时要确认bond force的数值
| 11) 确认机台轨道清除后Output magazine 自动下降功能是否开启。 | [10 empty] | 11) 确认机台轨道清除后Output magazine 自动下降功能是否开启。
特殊客户检查: | [10 empty] | 特殊客户检查:
| 1) 核对T-card是否有专机要求 | [10 empty] | 1) 核对T-card是否有专机要求
| 2) HHK客户框架产品INDEX模式是否是Cross模式 | [10 empty] | 2) HHK客户框架产品INDEX模式是否是Cross模式
| 3) ADI 客户改机时要确认夹爪的位置 | [10 empty] | 3) ADI 客户改机时要确认夹爪的位置
| 4) LAN 客户改机时要确认轨道数值是否在规范内（5mil~6.5mil） | [10 empty] | 4) LAN 客户改机时要确认轨道数值是否在规范内（5mil~6.5mil）
| 5) INT 客户改机时要确认劈刀offset是否＜4mil | [10 empty] | 5) INT 客户改机时要确认劈刀offset是否＜4mil
| 6) GT9110产品改机时要进行Clamp校准 | [10 empty] | 6) GT9110产品改机时要进行Clamp校准
| 7) MRC /ADI客户改机时要确认轨道数值是否在规范内（6mil~8mil） | [8 empty] | 具体数值： |  | 7) MRC /ADI客户改机时要确认轨道数值是否在规范内（6mil~8mil） | [8 empty] | 具体数值：
| 8) AHM 客户改机时要确认MAG橡胶皮和JAM Signal | [10 empty] | 8) AHM 客户改机时要确认MAG橡胶皮和JAM Signal
| 9) WDC客户改机时要确认线夹之间的距离 | [10 empty] | 9) WDC客户改机时要确认线夹之间的距离
| 10) GDX指纹产品改机时要确认夹爪的位置 | [10 empty] | 10) GDX指纹产品改机时要确认夹爪的位置
| 11) ADI客户改机要测量tie bar到加热块的距离（不超过2mil） | [8 empty] | 具体数值： |  | 11) ADI客户改机要测量tie bar到加热块的距离（不超过2mil） | [8 empty] | 具体数值：
| 12) BOSCH产品改机时要确认框架是否压在加热块中间 | [10 empty] | 12) BOSCH产品改机时要确认框架是否压在加热块中间
| 13) WDC TSOP产品改机时要确认压板水平度（压板上、下两边高度差在2mils 内） | [10 empty] | 13) WDC TSOP产品改机时要确认压板水平度（压板上、下两边高度差在2mils 内）
| 14) GDX 7系列产品在改机时要用机器测量轨道间的距离（6mil~8mil） | [10 empty] | 14) GDX 7系列产品在改机时要用机器测量轨道间的距离（6mil~8mil）
| 15) HSC产品在改机时要确认好线夹的间距 |  |  |  |  | 具体数值： |  |  |  | 工程师buyoff |  | 15) HSC产品在改机时要确认好线夹的间距 |  |  |  |  | 具体数值： |  |  |  | 工程师buyoff
2. 校正: | [10 empty] | 2. 校正:
| 1)压板校正 | [10 empty] | 1)压板校正
| 2)PRS图像校正 | [10 empty] | 2)PRS图像校正
| 3)轨道校正 | [10 empty] | 3)轨道校正
3. 数据收集: | [10 empty] | 3. 数据收集:
| 加热块程序设定温度( ) |  |  |  |  | 注意：测试温度时保证真空时关闭状态. 标准是 +/- 5℃. | [5 empty] | 加热块程序设定温度( ) |  |  |  |  | 注意：测试温度时保证真空时关闭状态. 标准是 +/- 5℃.
| 压板上中下水平测量 |  |  |  |  | 注意:标准值上中下误差2mils以内 | [5 empty] | 压板上中下水平测量 |  |  |  |  | 注意:标准值上中下误差2mils以内
| 真空表数值检查 |  |  | 注意：真空数值要求小于-15PSI | [7 empty] | 真空表数值检查 |  |  | 注意：真空数值要求小于-15PSI
| 打火杆高度调节 |  |  | 注意：ICONN机型 &ULTRA机型: 270+/-10 (金) 210+/-10(铜/银 ) | [7 empty] | 打火杆高度调节 |  |  | 注意：ICONN机型 &ULTRA机型: 270+/-10 (金) 210+/-10(铜/银 )
| 超声波阻抗校正 |  |  | 注意：15~45 Ohms | [7 empty] | 超声波阻抗校正 |  |  | 注意：15~45 Ohms
| 线夹开口大小调节 . 线径（ ） |  |  | 注意:：0.6~0.7 mils wire is 1~1.7gap, 0.8~0.9 is 1.3~2.2gap, 1.0~1.1 is 1.8~3gap | [7 empty] | 线夹开口大小调节 . 线径（ ） |  |  | 注意：0.6~0.7 mils wire is 1~1.7gap, 0.8~0.9 is 1.3~2.2gap, 1.0~1.1 is 1.8~3gap
| Tensioner meter |  |  | 注意: 10~30psi | [7 empty] | Tensioner meter |  |  | 注意: 10~30psi
| Diffuser meter |  |  | 注意: 10~30psi | [7 empty] | Diffuser meter |  |  | 注意: 10~30psi
| Air Guide meter |  |  | 注意: Air Guide is 20~40psi | [7 empty] | Air Guide meter |  |  | 注意: Air Guide is 20~40psi
| Forming gas tube leakage check |  |  | 注意: Meter Flow :0L/Min Change tube if meter value not reach '0' when block the end of tube | [7 empty] | Forming gas tube leakage check |  |  | 注意: Meter Flow :0L/Min Change tube if meter value not reach '0' when block the end of tube
4. 测试料自检 | [10 empty] | 4. 测试料自检
5. 结果: |  | 通过 |  | 失败 | [6 empty] | 5. 结果: |  | 通过 |  | 失败
| 改机签名: |  |  | MAIN'T | [7 empty] | 改机签名: |  |  | MAIN'T
| 审核人签名: |  |  | MAIN'T SUP'V/Leader | [5 empty] | PE4-00112-15 |  | 审核人签名: |  |  | MAIN'T SUP'V/Leader | [5 empty] | PE4-00112-15