## Sheet1 (hidden)
Quality Is My Job! 保证质量是我的职责!
SETUP/CONVERSION CHECK LIST
PREPARED BY: XU Shangqing
PRODUCT LINE: |  |  | DA Set Up/Conversion Check List | [7 empty] | PROCESS: |  |  |  |  | Die Attached
DOC.NO.: |  | TCMWBDASC-01 |  |  |  | REVISION: AB | [5 empty] | REVISED DATE: |  |  |  | 05/011/2020
TITLE: |  |  |  | DA Set Up/Conversion Check List
DA MACHINE CONVERSION CHECK LIST ( 填写要求清楚规范）
| Date(MM/DD/YY): | [6 empty] | Start |  |  |  |  | End
| M/C No.: | [6 empty] | Shift |  |  |  |  | Device (From: |  |  | To
内容: | [12 empty] | 4） 检查夹子动作是否正常 |  |  |  | 正常 | 不正常
1. 参数检查: | [12 empty] | 5） Pin Array是否match BD |  |  |  | Yes | No
| 1) Pick up tool 寿命设定: | [11 empty] | 6） Pin的印痕是否平整 |  |  |  | Yes | No
| 2) Needle pin 寿命设定: | [11 empty] | 7） LF反响孔测试确认（only LF) |  |  |  | Done
| 3) 实施三点一线 (pick up tool/needle pin/wafer vision) | [6 empty] | Done |  |  |  |  | 8） 顶针测量（0.025mm） |  |  |  | Done
| 4) chip orientation | [10 empty] | 3.Epxoy产品的检查：
| 5) 检查index/ejector/BD真空状况（真空值>60） |  |  |  |  | 正常 |  |  | 不正常 |  |  |  | a) Disp. adapter 密封圈: |  |  | 正常 |  | 不正常
| 6) 检查wafer expansion value | [11 empty] | b) Epoxy plate 检查 |  |  | 正常 |  | 不正常
4.Film产品的检查：
| 7)Pad reject: | [11 empty] | 6)生产 Film 产品时
| a.) Pad reject threshold data set: | [5 empty] | (PE request>50%) | [5 empty] | a）确认温度控制器是否打开 |  |  | 打开 |  | 关闭
| b.)能正确的识别出inkdot和正常产品（确认一条PCB） | [5 empty] | Yes |  | No |  |  |  | Dispense: |  | Set |  | Act.
[13 empty] | Bond: |  | Set |  | Act.
2.Conversion 工具的检查: | [11 empty] | 5. Wafer map的检查：
| 1.)确认pickup tool的长边： | [10 empty] | a）实施数行列数来查找Reference点坐标 |  |  |  |  | Done
| X方向 |  | Y方向 |  |  | 其他（正方形) | [6 empty] | b）Confirm reference点的准确性 |  |  |  | Done
[13 empty] | c) 第三点是否确认 |  |  |  | Done
| 2) 压轮: |  |  |  | 有压轮 |  |  |  | 没压轮 |  |  | 6. WIF产品的检查：
| a.) 压轮的2侧加上橡皮圈 |  |  |  | Yes |  |  |  | No |  |  |  | a）确认是否打开WIF相关功能 |  |  | 打开 |  | 关闭
| b.) 压轮是否有松动 |  |  |  | Yes |  |  |  | No
| C.) 检查压轮是否在切割线上 |  |  |  | Yes |  |  |  | No |  |  | 7. ESEC2100专属：
| 3) Conversion之前必须用无尘布擦拭干净 |  |  |  | Yes |  |  |  | No |  |  |  | BD Window Clamp高度设置: |  |  | Set |  | （<2MM）
| 4) Anvil Block Downset: |  |  |  | Yes |  |  |  | No
8. 质量检查:
1) 运行一列 dummy PCB （2nd DA必须有1st DA的dummy), 做外观检查（使用低倍显微镜）
| a.)pad分布 |  |  | Good |  | No good |  |  |  | b.)Die/PCB scratch |  |  |  |  | Good |  | No good
| c.)Die chip/crack |  |  | Good | Good | No good |  |  |  | d.)Wireshort/wire broken/wire sagging |  |  |  |  | Good |  | No good
| e.)检查至少三行确认是否wrong mapping | [5 empty] | Good |  | No good | [5 empty] | MT 确认的PCB号码
9. monitor
a：post bond是否打开 | [6 empty] | YES |  |  | NO
b： | Pad reject 是否打开 | [5 empty] | YES |  |  | NO
c：检查pre bond是否打开 | [6 empty] | YES |  |  | NO
d： | 检查epoxy量（coverage,fillet height,位置) | [5 empty] | YES |  |  | NO
e： | 运行Stack Die时检查是否打开了Pre Bond功能 | [5 empty] | YES |  |  | NO
10. Pre-buyoff结果: |  |  |  | 接受 |  |  |  | 拒绝 |  |  | 理由
| 实施者: | [6 empty] | MAIN'T
11.正常生产0.5小时以后确认：(如当班时间来不及检查，转交下一班检查)
有
a | 压轮是否松动 |  |  | 松动 |  |  | b： | pad reject是否有漏贴/wrong pad | [5 empty] | 没有
| (如没有则不用检查此项) |  |  | 不松动
c 有没有吸取edge die |  |  |  | 有 |  |  | 没有 |  |  |  |  | 实施者: |  |  | MAIN'T
DA MACHINE CONFIRM CHECK LIST ( 填写要求清楚规范）
内容: | [12 empty] | 3) 压轮: |  | 有压轮 |  | 没压轮
| 1)Pad reject: | [11 empty] | a.) 压轮的2侧加上橡皮圈 |  |  | Yes |  | No
| a.) Pad reject threshold data set: | [5 empty] | (PE request>50%) | [5 empty] | b.) 压轮是否有松动 |  |  | Yes |  | No
| b.)能正确的识别出pad reject和正常产品(确认一条PCB | [5 empty] | Yes |  | No |  |  |  | C.) 确认压轮是否在切割线上 |  |  | Yes |  | No
| 2)Pin array: | [11 empty] | 4) chip orientation
| a.)Pin array的印痕是否平整(如有明显不平通知leader/PE） | [5 empty] | Good |  | No |  |  |  | 5）Wafer Map：
[13 empty] | a.) 确认reference 点是否正确 |  |  | Good |  | Fail
4) 质量检查:
| 1) Conversion第一条产品, 做外观检查（使用低倍显微镜） | [13 empty] | Good |  | No good
| a.)pad的分布 |  |  | Good |  | No good |  |  |  | b.)Die/PCB scratch |  |  |  |  | Good |  | No good
| c.)Die chip/crack |  |  | Good |  | No good |  |  |  | d.)Wireshort/wire broken/wire sag
| e.)检查至少三行确认是否wrong mapping | [5 empty] | Good |  | No good |  |  | Y1
| 2）使用高倍显微镜测量第一条产品的位置： | [6 empty] | X1 |  |  |  | Y2
| （包含检查至少三颗die表面quality情况） | [6 empty] | X2 |  |  |  | Y3
X3
Time's
| 实施者: | [6 empty] | MAIN'T
PCB mark No:
ELECTRONIC VERSIONS ARE UNCONTROLLED EXCEPT WHEN ACCESSED DIRECTLY FROM THE DOCUMENT
REPOSITORY. PRINTED VERSION IS UNCONTROLLED EXCEPT WHEN STAMP “ RELEASED” IN RED
PE7-00033-2

## 优化
DA SET UP Buyoff CHECK LIST
| Date(MM/DD/YY): |  |  |  | Start |  |  |  |  | End
| M/C No.: |  |  |  | Shift |  |  |  |  | Device (From: |  | To
内容:
1. 参数检查: | [8 empty] | 5) Anvil Block Downset 夹子动作是否正常 |  |  |  | Yes | No
| 1) Pick up tool 寿命设定: | [7 empty] | 6) LF反向孔测试确认（only LF) |  |  |  | Yes | No
| 2) Needle pin 寿命设定: |  | 5 | [5 empty] | 7)磁性顶针测量（0.025mm） |  |  |  | Yes | No
| 3) 实施三点一线 (pick up tool/needle pin/wafer vision) |  |  |  | Done |  |  |  | 8)Downholder wait height 设置(2100机台): |  |  | Set |  | （<2MM）
| 4) chip orientation | [7 empty] | 9)Disc height min-to-max(刮刀测高误差值): |  |  |  |  | μm
| 5) Pad reject threshold data set: |  |  | Yes |  | No |  |  | 10)检查ESEC2008 机器bondhead 是否卡顿 |  |  |  | Yes | No
| 6)运行Stack Die时检查是否打开了Pre Bond功能 |  |  | Yes |  | No |  | 3.Film产品检查：
| 7)能正确的识别出Pad Rej和正常产品（确认一条PCB） |  |  | Yes |  | No |  |  | 1)确认温度控制器是否打开： |  |  |  | 打开 | 关闭
2.工具检查: | [9 empty] | Dispense: | Set |  | Act.
| 1.)确认pickup tool的长边： | X方向 | Y方向 |  |  | 其他（正方形) |  |  |  | Bond: | Set |  | Act.
| 2)清洁检查needle pin（刮刀，三步顶） |  |  | Yes |  | No
| a)检查顶针座有无变形 |  |  | 无变形 |  | 变形 |  |  | 2)确认是否打开WIF相关功能（WIF产品） |  |  |  | 打开 | 关闭
| b)检查顶针是否锁紧 |  |  | 锁紧 |  | 未锁紧 |  | 4.epoxy产品检查：
| c)顶针排布是否与BD一致 |  |  | 一致 |  | 不一致 |  |  | 1)epoxy pattern和点胶头尺寸选用是否正确 |  |  |  | Yes | No
| d)蓝膜顶针印痕是否平整，无偏移，无刺穿 |  |  | 无异常 |  | 异常 |  |  | 2)更换不同型号epoxy是否清洗更换针头 |  |  |  | Yes | No
| 3) 压轮: |  |  | 有压轮 |  | 没压轮 |  | 5. Wafer map的检查：
| a)压轮两侧加装橡皮圈/挡块 |  |  | Yes |  | No |  |  | 1)实施数行列数来查找Reference点坐标 |  |  |  | Done
| b)压轮是否锁紧，是否在切割线上 |  |  | Yes |  | No |  |  | 2)Confirm reference点的准确性 |  |  |  | Done
| 4) 使用无尘布清洁机台轨道 |  |  | Yes |  | No |  |  | 3)第三点是否确认 |  |  |  | Done
6. 质量检查:
1)作业一列 dummy PCB （2nd DA必须有1st DA的dummy)，进行外观检查（使用低倍显微镜&分光镜）&仪器测量（高倍显微镜&45°显微镜）
| a)芯片方向、Epoxycoverage |  |  | Good | No good
| c)芯片划伤、芯片崩角、芯片隐裂、芯片沾污 |  |  | Good | No good |  |  |  | b)LF&基板划伤、污染、变形 |  |  |  | Good | No good
| e)针对叠die的画胶产品，确认底层芯片是否划伤 |  |  | Good | No good |  |  |  | d)WB 后产品有无碰线、塌线、断线 |  |  |  | Good | No good | Good | No good
| 2)检查至少三行确认是否wrong mapping |  |  | Good | No good |  |  |  | f)Fillingheight 、芯片偏移、 BLT |  |  |  | Good | No good
| 实施者: | [13 empty] | Good | No good
确认的PCB号码
DA MACHINE CONFIRM CHECK LIST ( 填写要求清楚规范）
内容:
1.参数&硬件:
| 1) Pad reject threshold data set: | [8 empty] | b)压轮是否锁紧，是否在切割线上 |  |  | Yes | No
| a)能正确的识别出pad reject和正常产品(确认一条PCB） |  |  | Yes |  | No |  |  | 4)Wafer Map：
| 2)顶针部件: | [7 empty] | a)实施数行列数来查找Reference点坐标 |  |  |  | Good | Fail
| a)顶针排布是否与BD一致 |  |  | 一致 |  | 不一致 |  |  | b)Confirm reference点的准确性 |  |  |  | Good | Fail
| b)蓝膜顶针印痕是否平整，无偏移，无刺穿 |  |  | 无异常 |  | 异常 |  |  | c)第三点是否确认 |  |  |  | Good | Fail
| 3) 压轮: |  |  | 有压轮 |  | 没压轮 |  |  | 5) strip mapping是否开启 |  |  |  | 开启 | 关闭
| a)压轮两侧加装橡皮圈/挡块 |  |  | Yes |  | No |  |  | a) 首条数据是否正常上传 |  |  |  | Yes | No
3.质量检查:
1)外观检查（使用低倍显微镜&分光镜）
| a)芯片方向、Epoxycoverage |  |  | Good | No good |  |  |  | b)芯片总层数是否与BD一致 |  |  |  | Good | No good
| c)芯片划伤、芯片崩角、芯片隐裂、芯片沾污 |  |  | Good | No good |  |  |  | d)LF&基板划伤、污染、变形 |  |  |  | Good | No good
| e)针对叠die的画胶产品，确认底层芯片是否划伤 |  |  | Good | No good |  |  |  | f)WB 后产品有无碰线、塌线、断线 |  |  |  | Good | No good
| 2)检查至少三行确认是否wrong mapping |  |  | Good | No good |  |  |  | g)Fillingheight 、芯片偏移、 BLT |  |  |  | Good | No good
| wafer ID: |  |  |  | 确认的PCB号码
| 实施者: | [5 empty] | Time's
ELECTRONIC VERSIONS ARE UNCONTROLLED EXCEPT WHEN ACCESSED DIRECTLY FROM THE DOCUMENT
REPOSITORY. PRINTED VERSION IS UNCONTROLLED EXCEPT WHEN STAMP “ RELEASED” IN RED
PE7-00033-7